## 检测指标
物料名称 | 标准编号 | 标准中文名称 | 项目 | 0#柴油质量指标 | 实验方法 | 类别 | 检验场所 | 建议包装及贮存要求
0号柴油 | — | — | 热值 | ≥10000Kcal/kg | GB384-1981 | 必检 | 厂内检验 | 运输车间具备防静电功能，随同、押运人员均穿戴防静电服产品应存在专用油罐，避开贮存。
| GB19147-2016 | 车用柴油VI | 酸度（以KOH计）/（mg/100ml） | 不大于7 | GB/T 258 | 必检 | 厂内检验
|  |  | 10%蒸余物残碳（质量分数）/% | 不大于0.3 | GB/T 17144 | 必检 | 厂内检验
|  |  | 水含量（体积分数）% | 不大于痕迹 | GB/T 260 | 必检 | 厂内检验
|  |  | 机械杂质 | 无 | GB/T 511 | 抽检 | /
|  |  | 闪点（闭口）/℃ | 不低于60 | GB/T 261 | 必检 | 厂内检验
|  |  | 密度（20℃）(kg/m3) | 810~850 | GB/T 1884 GB/T 1885 | 必检 | 厂内检验
|  |  | 其它项目 |  |  | 抽检
检测指标包括但不限于以上的检测指标。我司有权根据《GB19147-2016》车用柴油标准中除上述指标外的其他指标进行抽检，若有问题，我司有权退货或让步接收